## Відомість витрат
Відомість витрат вогнезахисної речовини (фарби) "Ammokote MW-120"
Марка елемента | Ескіз вогнезахисту | Поз. | Склад | Межа вогнестійкості конструкції | tзв., мм | Товщина сухого шару, мм | Витрати, м² | Витрати, кг
Б1 |  | 1 | I-750x50 | R90 | 22,5 | 2,0 | 1612,1 | 6314,2
|  | 2 | I-1400x30 | R90
Б2, Б3 |  | 1 | I-200x20 | R90 | 3,1 | 3,1 | 178,6 | 1113,0
|  | 2 | I-510x10 | R90
[6 empty] | Разом: | 1790,7 | 7427,2
Розрахунок витрат вогнезахисної речовини виконаний згідно з регламентом робіт з вогнезахисту, засіб вогнезахисний "Ammokote MW-120" для сталевих будівельних конструкцій (фарба вогнезахисна) РРВ-11/2024/MW120
1. Маса конструкцій визначена по масі металу без урахування відходів на обробку деталей та маси наплавленого металу при зварюванні.
2. Площа поверхні, що підлягає антикорозійній обробці — 1986 м²